## Sheet1
Fecha | Tipo de placa | Peso Húmedo | Agua | Yeso | Agua Evaporada | Temperatura entrega 1 | Temperatura entrega 2 | Temperatura entrega 3 | Temperatura retorno 1 | Temperatura retorno 2 | Temperatura retorno 3 | SP_actual zona 1 | SP_actual zona 2 | SP_actual zona 3 | Velocidad línea | Humedad piso 1 | Humedad piso 2 | Humedad piso 3 | Humedad piso 4 | Humedad piso 5 | Humedad piso 6 | Humedad piso 7 | Humedad piso 8 | Humedad piso 9 | Humedad piso 10 | Humedad historica piso 1 | Humedad historica piso 2 | Humedad historica piso 3 | Humedad historica piso 4 | Humedad historica piso 5 | Humedad historica piso 6 | Humedad historica piso 7 | Humedad historica piso 8 | Humedad historica piso 9 | Humedad historica piso 10
2025-02-13 | ****N0651200B*A* | 9.178 | 2365 | 4975 | 3.076667 | 137 | 222 | 212 | 149 | 140 | 115 | 218 | 216 | 147 | 118 | 9.718182 | 9.921839 | 9.82809 | 9.893103 | 9.787629 | 9.890805 | 9.920455 | 9.89 | 9.927273 | 9.431818 | 10.92534 | 11.11137 | 11.04038 | 11.10241 | 10.99111 | 11.07513 | 11.10888 | 11.09905 | 11.09292 | 10.53167
2025-04-22 | ****N0651200B*A* | 9.06625 | 2365 | 4975 | 3.033333 | 136 | 221 | 217.5 | 145 | 139 | 113 | 221 | 219 | 145 | 118 | 10.1325 | 10.30089 | 10.25268 | 10.31171 | 10.19459 | 10.25946 | 10.2973 | 10.30811 | 10.25856 | 9.631532 | 10.92534 | 11.11137 | 11.04038 | 11.10241 | 10.99111 | 11.07513 | 11.10888 | 11.09905 | 11.09292 | 10.53167
2025-01-21 | ****N0951200B*A* | 11.43412 | 3344 | 6350 | 3.566 | 142 | 241.5 | 239 | 129 | 146 | 102 | 244 | 238 | 130 | 118 | 10.47249 | 11.8304 | 11.63632 | 11.73845 | 11.50228 | 11.73211 | 12.12618 | 12.13145 | 12.26555 | 10.57698 | 11.62983 | 11.78492 | 11.67993 | 11.73934 | 11.68579 | 11.69967 | 11.83806 | 11.79041 | 11.83269 | 11.29998
2025-02-24 | ****N0951200B*A* | 11.59667 | 3340 | 6350 | 3.654 | 142 | 245 | 238 | 130 | 146 | 103 | 244 | 239 | 130 | 118 | 11.11434 | 11.35558 | 11.24198 | 11.3198 | 11.33168 | 11.2962 | 11.32012 | 11.2839 | 11.3507 | 10.99404 | 11.62983 | 11.78492 | 11.67993 | 11.73934 | 11.68579 | 11.69967 | 11.83806 | 11.79041 | 11.83269 | 11.29998
2025-03-31 | ****N0951200B*A* | 11.52667 | 3378.571 | 6350 | 3.713333 | 144 | 246 | 240 | 131 | 148 | 103 | 245 | 240 | 130 | 116 | 10.1058 | 10.38869 | 10.31691 | 10.37044 | 10.39818 | 10.34 | 10.39856 | 10.3558 | 10.41014 | 10.03478 | 11.62983 | 11.78492 | 11.67993 | 11.73934 | 11.68579 | 11.69967 | 11.83806 | 11.79041 | 11.83269 | 11.29998
2025-06-16 | ****N0951200B*A* | 11.49769 | 3520 | 6450 | 4.07 | 143.5 | 243 | 237.5 | 129.5 | 138 | 101.5 | 245 | 238 | 130 | 118 | 10.69333 | 10.95858 | 10.88678 | 10.95679 | 10.93361 | 10.88797 | 11.01784 | 10.975 | 10.98843 | 10.60622 | 11.62983 | 11.78492 | 11.67993 | 11.73934 | 11.68579 | 11.69967 | 11.83806 | 11.79041 | 11.83269 | 11.29998
2025-07-08 | ****N0951200B*A* | 11.46909 | 3553.333 | 6556.667 | 3.825 | 144 | 245 | 239.5 | 136 | 145 | 103.5 | 245 | 239 | 136 | 118 | 11.30798 | 9.942264 | 9.82 | 9.811407 | 9.730418 | 9.766794 | 9.934601 | 9.807197 | 9.7673 | 9.767557 | 11.62983 | 11.78492 | 11.67993 | 11.73934 | 11.68579 | 11.69967 | 11.83806 | 11.79041 | 11.83269 | 11.29998
2025-01-10 | ****N1251200B*A* | 12.50244 | 3542.8125 | 7006.875 | 3.831875 | 136.6667 | 229.3333 | 225.8889 | 137 | 138.8889 | 97.33333 | 228.6667 | 225.6667 | 137.2222 | 114.2222 | 10.6 | 13.80851 | 13.44889 | 13.71778 | 12.80889 | 13.60879 | 14.93889 | 15.15111 | 15.42667 | 11.66444 | 12.11351 | 14.88247 | 14.50401 | 14.71244 | 13.90562 | 14.72335 | 16.00643 | 16.12523 | 16.40291 | 12.3908
2025-01-11 | ****N1251200B*A* | 12.51583 | 3545 | 7010 | 3.838333 | 135 | 225.4 | 220.8 | 138.4 | 137 | 98 | 225 | 221 | 138.6 | 112 | 11.06361 | 14.58545 | 14.12646 | 14.4312 | 13.58814 | 14.37115 | 15.79425 | 15.96098 | 16.06143 | 11.85556 | 12.11351 | 14.88247 | 14.50401 | 14.71244 | 13.90562 | 14.72335 | 16.00643 | 16.12523 | 16.40291 | 12.3908
2025-01-15 | ****N1251200B*A* | 12.68769 | 3587.1875 | 7003.125 | 3.835833 | 134.75 | 226.125 | 219.375 | 136.75 | 138 | 98.5 | 225.5 | 194.75 | 137 | 110 | 10.58773 | 12.99897 | 12.71134 | 12.77766 | 12.34332 | 12.99392 | 13.8701 | 13.88397 | 14.10599 | 10.94838 | 12.11351 | 14.88247 | 14.50401 | 14.71244 | 13.90562 | 14.72335 | 16.00643 | 16.12523 | 16.40291 | 12.3908
2025-01-22 | ****N1251200B*A* | 12.53711 | 3590.3125 | 7068.75 | 3.875263 | 135.5 | 231.1667 | 220.8333 | 139 | 136.8333 | 98.5 | 230.1667 | 221 | 139 | 110.3333 | 10.64727 | 13.12647 | 12.90392 | 12.94728 | 12.49374 | 13.16792 | 14.14131 | 14.18347 | 14.47693 | 11.15471 | 12.11351 | 14.88247 | 14.50401 | 14.71244 | 13.90562 | 14.72335 | 16.00643 | 16.12523 | 16.40291 | 12.3908
2025-01-27 | ****N1251200B*A* | 12.4237 | 3595 | 7075 | 3.766 | 134.6667 | 226.6667 | 224.6667 | 136.6667 | 137.6667 | 97.33333 | 226.6667 | 224.6667 | 137.6667 | 107.3333 | 9.748235 | 12.56969 | 12.2783 | 12.50585 | 11.84581 | 12.48054 | 13.67437 | 13.87513 | 14.12104 | 10.43082 | 12.11351 | 14.88247 | 14.50401 | 14.71244 | 13.90562 | 14.72335 | 16.00643 | 16.12523 | 16.40291 | 12.3908
2025-01-28 | ****N1251200B*A* | 12.51744 | 3522 | 6975 | 3.8695 | 135.625 | 226.25 | 223.75 | 136.5 | 137.25 | 96.625 | 226.25 | 223.375 | 136.375 | 110 | 10.49915 | 13.97454 | 13.51986 | 13.74993 | 12.93254 | 13.78284 | 14.93558 | 15.12194 | 15.26962 | 11.47173 | 12.11351 | 14.88247 | 14.50401 | 14.71244 | 13.90562 | 14.72335 | 16.00643 | 16.12523 | 16.40291 | 12.3908
2025-02-05 | ****N1251200B*A* | 12.5637 | 3625 | 7125 | 3.833636 | 133.25 | 225.5 | 219.25 | 133.75 | 135.5 | 96 | 226 | 219.75 | 133.5 | 110 | 10.59622 | 13.54229 | 13.14299 | 13.40359 | 12.63932 | 13.38147 | 14.7621 | 14.92213 | 15.3796 | 11.45518 | 12.11351 | 14.88247 | 14.50401 | 14.71244 | 13.90562 | 14.72335 | 16.00643 | 16.12523 | 16.40291 | 12.3908
2025-02-06 | ****N1251200B*A* | 12.53574 | 3588.182 | 7031.818 | 3.884091 | 134.6364 | 228.3636 | 221.2727 | 135.8182 | 136.3636 | 97.45455 | 228.8182 | 221.8182 | 135.9091 | 109.8182 | 10.38035 | 13.44208 | 13.11572 | 13.2525 | 12.57995 | 13.35379 | 14.50459 | 14.67141 | 14.98652 | 11.12649 | 12.11351 | 14.88247 | 14.50401 | 14.71244 | 13.90562 | 14.72335 | 16.00643 | 16.12523 | 16.40291 | 12.3908
2025-02-07 | ****N1251200B*A* | 12.57037 | 3622.941 | 7030.882 | 3.934167 | 131.8 | 221.4 | 217.8 | 135 | 134.2 | 95.6 | 221.8 | 218.2 | 135 | 106.4 | 10.97306 | 14.52191 | 14.3073 | 14.21292 | 13.44566 | 14.38315 | 15.79412 | 15.72247 | 16.28287 | 12.10843 | 12.11351 | 14.88247 | 14.50401 | 14.71244 | 13.90562 | 14.72335 | 16.00643 | 16.12523 | 16.40291 | 12.3908
2025-02-13 | ****N1251200B*A* | 12.4925 | 3650 | 7090 | 3.815 | 137 | 235 | 227 | 139 | 139 | 98 | 231 | 227 | 139 | 114 | 10.65105 | 13.14703 | 12.8671 | 13.13176 | 12.48798 | 13.06652 | 14.35043 | 14.50215 | 14.88112 | 11.03491 | 12.11351 | 14.88247 | 14.50401 | 14.71244 | 13.90562 | 14.72335 | 16.00643 | 16.12523 | 16.40291 | 12.3908
2025-02-14 | ****N1251200B*A* | 12.50853 | 3525 | 6975 | 3.812 | 131.1667 | 217.3333 | 201.5 | 129.5 | 148.8333 | 93.83333 | 219 | 215.6667 | 129.3333 | 105.6667 | 10.55724 | 13.44632 | 13.29156 | 13.63182 | 12.81685 | 13.57247 | 14.80256 | 14.94612 | 15.3622 | 11.39437 | 12.11351 | 14.88247 | 14.50401 | 14.71244 | 13.90562 | 14.72335 | 16.00643 | 16.12523 | 16.40291 | 12.3908
2025-02-17 | ****N1251200B*A* | 12.52652 | 3531.786 | 6989.286 | 3.906 | 134 | 227 | 220 | 132 | 135 | 94 | 227 | 220 | 132 | 110 | 11.07143 | 14.62232 | 14.22234 | 14.58094 | 13.63919 | 14.47113 | 15.88907 | 16.06982 | 16.45589 | 12.16708 | 12.11351 | 14.88247 | 14.50401 | 14.71244 | 13.90562 | 14.72335 | 16.00643 | 16.12523 | 16.40291 | 12.3908
2025-02-18 | ****N1251200B*A* | 12.51578 | 3532.273 | 6985.455 | 3.909048 | 134.7143 | 228.5714 | 221.4286 | 138.4286 | 136.1429 | 97.57143 | 228.4286 | 221.1429 | 138.4286 | 110 | 10.94015 | 13.50318 | 13.30444 | 13.57659 | 12.94325 | 13.50304 | 14.67875 | 14.85308 | 15.27402 | 11.47532 | 12.11351 | 14.88247 | 14.50401 | 14.71244 | 13.90562 | 14.72335 | 16.00643 | 16.12523 | 16.40291 | 12.3908
2025-02-19 | ****N1251200B*A* | 12.60111 | 3569.211 | 7038.158 | 3.935 | 135 | 228 | 222 | 138 | 136 | 97 | 229 | 222 | 138 | 110 | 12.97143 | 15.62857 | 15.3 | 15.32857 | 13.63333 | 15.01429 | 16.46667 | 16.7 | 17.1 | 12.81667 | 12.11351 | 14.88247 | 14.50401 | 14.71244 | 13.90562 | 14.72335 | 16.00643 | 16.12523 | 16.40291 | 12.3908
2025-02-25 | ****N1251200B*A* | 13.24 | 3579.615 | 7017.692 | 3.97 | 123 | 199 | 195 | 116 | 128 | 94 | 200 | 195 | 116 | 80 | 10.89242 | 10.92923 | 10.84091 | 10.99385 | 10.94545 | 10.99692 | 11.02727 | 11.01212 | 10.95606 | 10.72836 | 12.11351 | 14.88247 | 14.50401 | 14.71244 | 13.90562 | 14.72335 | 16.00643 | 16.12523 | 16.40291 | 12.3908
2025-02-28 | ****N1251200B*A* | 12.54394 | 3579.615 | 7017.692 | 3.875385 | 135 | 229.8333 | 221.3333 | 133.3333 | 136.5 | 95.5 | 229 | 221.3333 | 133.3333 | 112 | 11.00516 | 14.68112 | 14.2714 | 14.43548 | 13.42291 | 14.28645 | 15.73833 | 15.90812 | 16.09161 | 11.56034 | 12.11351 | 14.88247 | 14.50401 | 14.71244 | 13.90562 | 14.72335 | 16.00643 | 16.12523 | 16.40291 | 12.3908
2025-03-06 | ****N1251200B*A* | 12.52917 | 3600 | 7075 | 3.886818 | 135.8333 | 228.5 | 223 | 136.1667 | 138.5 | 98.5 | 229 | 223 | 136 | 110 | 9.833417 | 12.57329 | 12.29222 | 12.46519 | 11.90392 | 12.51463 | 13.43194 | 13.59609 | 13.64576 | 10.05557 | 12.11351 | 14.88247 | 14.50401 | 14.71244 | 13.90562 | 14.72335 | 16.00643 | 16.12523 | 16.40291 | 12.3908
2025-03-11 | ****N1251200B*A* | 12.59962 | 3594 | 7052.5 | 3.766667 | 135.25 | 233 | 224 | 136 | 139.5 | 97.75 | 232.5 | 224 | 136 | 109 | 10.46912 | 13.02773 | 12.70563 | 12.99451 | 12.23012 | 12.89859 | 13.98169 | 14.07996 | 14.34653 | 10.79559 | 12.11351 | 14.88247 | 14.50401 | 14.71244 | 13.90562 | 14.72335 | 16.00643 | 16.12523 | 16.40291 | 12.3908
2025-03-12 | ****N1251200B*A* | 12.65417 | 3590 | 7050 | 3.926 | 135.5 | 232 | 223.5 | 134 | 138 | 96.5 | 231.5 | 223 | 134 | 108 | 9.938767 | 12.57196 | 12.14449 | 12.24031 | 11.76123 | 12.37004 | 13.35 | 13.37401 | 13.73238 | 10.60242 | 12.11351 | 14.88247 | 14.50401 | 14.71244 | 13.90562 | 14.72335 | 16.00643 | 16.12523 | 16.40291 | 12.3908
2025-03-17 | ****N1251200B*A* | 12.8275 | 3649.706 | 7151.471 | 3.916842 | 147 | 255 | 244 | 146 | 147 | 103 | 253 | 245 | 145 | 60 | 12.90179 | 15.5 | 15.09123 | 15.07679 | 14.11228 | 14.95179 | 16.27895 | 17.48621 | 17.24561 | 13.1193 | 12.11351 | 14.88247 | 14.50401 | 14.71244 | 13.90562 | 14.72335 | 16.00643 | 16.12523 | 16.40291 | 12.3908
2025-03-19 | ****N1251200B*A* | 12.57902 | 3680 | 7200 | 3.97 | 136.25 | 229.875 | 223.25 | 137.5 | 138.25 | 98.125 | 229.75 | 223.25 | 137.25 | 110 | 13.76184 | 9.197869 | 8.616903 | 8.632336 | 8.893153 | 9.369516 | 10.08764 | 9.958689 | 10.23662 | 8.682621 | 12.11351 | 14.88247 | 14.50401 | 14.71244 | 13.90562 | 14.72335 | 16.00643 | 16.12523 | 16.40291 | 12.3908
2025-03-26 | ****N1251200B*A* | 12.57532 | 3589.375 | 7041.25 | 3.865455 | 133.0909 | 221.4545 | 219.3636 | 135.0909 | 136.6364 | 97.27273 | 221.9091 | 219.2727 | 135.0909 | 106 | 11.00715 | 15.03411 | 14.4365 | 14.69326 | 13.82336 | 14.74143 | 15.99606 | 16.12926 | 16.25547 | 11.7835 | 12.11351 | 14.88247 | 14.50401 | 14.71244 | 13.90562 | 14.72335 | 16.00643 | 16.12523 | 16.40291 | 12.3908
2025-04-01 | ****N1251200B*A* | 12.54333 | 3589.375 | 7041.25 | 3.872222 | 135 | 225.8 | 220.7 | 135.8 | 137.4 | 97 | 225.9 | 220.7 | 135.6 | 110 | 11.7655 | 16.20833 | 15.51515 | 15.95704 | 14.83434 | 15.8136 | 17.21139 | 17.00139 | 17.43426 | 12.27043 | 12.11351 | 14.88247 | 14.50401 | 14.71244 | 13.90562 | 14.72335 | 16.00643 | 16.12523 | 16.40291 | 12.3908
2025-04-09 | ****N1251200B*A* | 12.48739 | 3647.5 | 7145 | 3.965 | 137.8 | 233.8 | 225.4 | 139 | 137.6 | 97.8 | 233.2 | 225.2 | 138.6 | 114 | 11.4281 | 15.64368 | 15.1714 | 15.42742 | 14.32865 | 15.37407 | 16.99632 | 17.07807 | 17.61206 | 12.29633 | 12.11351 | 14.88247 | 14.50401 | 14.71244 | 13.90562 | 14.72335 | 16.00643 | 16.12523 | 16.40291 | 12.3908
2025-04-10 | ****N1251200B*A* | 12.63 | 3662.333 | 7165 | 3.990588 | 137.8889 | 233.5556 | 226.2222 | 141 | 139 | 99.11111 | 234.6667 | 226 | 141 | 114 | 11.05789 | 14.4402 | 14.00824 | 14.30578 | 13.44778 | 14.30644 | 15.65653 | 15.83059 | 16.25255 | 11.64053 | 12.11351 | 14.88247 | 14.50401 | 14.71244 | 13.90562 | 14.72335 | 16.00643 | 16.12523 | 16.40291 | 12.3908
2025-04-11 | ****N1251200B*A* | 12.64667 | 3669.091 | 7154.545 | 3.936154 | 137.8571 | 234.7143 | 226.5714 | 139.8571 | 139 | 98.57143 | 234.4286 | 226.2857 | 140 | 113.2857 | 11.53924 | 15.34634 | 14.988 | 15.33747 | 14.11506 | 15.16471 | 16.62541 | 16.81226 | 17.08821 | 12.38154 | 12.11351 | 14.88247 | 14.50401 | 14.71244 | 13.90562 | 14.72335 | 16.00643 | 16.12523 | 16.40291 | 12.3908
2025-04-23 | ****N1251200B*A* | 12.61222 | 3663.571 | 7082.143 | 4.018333 | 131.8571 | 224.7143 | 216 | 134.4286 | 134.5714 | 95.71429 | 224.1429 | 216 | 134.1429 | 108.1429 | 10.94986 | 14.61193 | 14.2351 | 14.50602 | 13.66681 | 14.61194 | 15.99639 | 15.91762 | 16.36796 | 11.545 | 12.11351 | 14.88247 | 14.50401 | 14.71244 | 13.90562 | 14.72335 | 16.00643 | 16.12523 | 16.40291 | 12.3908
2025-04-29 | ****N1251200B*A* | 12.52789 | 3580 | 7060 | 3.901538 | 137.3333 | 401.1667 | 225.3333 | 140.6667 | 138.8333 | 99.66667 | 233.8333 | 224.8333 | 140.3333 | 113.6667 | 10.29185 | 13.67352 | 13.3379 | 13.60515 | 12.57134 | 13.5275 | 15.02846 | 15.27945 | 15.7876 | 11.4336 | 12.11351 | 14.88247 | 14.50401 | 14.71244 | 13.90562 | 14.72335 | 16.00643 | 16.12523 | 16.40291 | 12.3908
2025-04-30 | ****N1251200B*A* | 12.58033 | 3619.545 | 7116.818 | 3.999167 | 136.9 | 235.1 | 227.6 | 141.5 | 139.8 | 99.6 | 235 | 227.9 | 141.4 | 114 | 11.01502 | 14.2316 | 14.0914 | 14.16606 | 13.23829 | 14.13659 | 15.62986 | 15.8933 | 16.23492 | 11.95814 | 12.11351 | 14.88247 | 14.50401 | 14.71244 | 13.90562 | 14.72335 | 16.00643 | 16.12523 | 16.40291 | 12.3908
2025-05-07 | ****N1251200B*A* | 12.606 | 3726.429 | 6907.857 | 4.092 | 139.6667 | 241 | 230.6667 | 140 | 140.3333 | 98 | 240.3333 | 230.3333 | 140 | 114 | 11.01834 | 14.679 | 14.27871 | 14.78168 | 13.34626 | 14.49022 | 15.90378 | 16.12698 | 16.29141 | 11.81829 | 12.11351 | 14.88247 | 14.50401 | 14.71244 | 13.90562 | 14.72335 | 16.00643 | 16.12523 | 16.40291 | 12.3908
2025-05-08 | ****N1251200B*A* | 12.75947 | 3744.444 | 7047.778 | 3.891667 | 140.5 | 238.25 | 232.25 | 137.25 | 143 | 99.75 | 237.25 | 232.25 | 137.75 | 110 | 10.2723 | 13.70526 | 13.45789 | 13.51394 | 12.67885 | 13.525 | 14.89713 | 15.17308 | 14.93254 | 10.79091 | 12.11351 | 14.88247 | 14.50401 | 14.71244 | 13.90562 | 14.72335 | 16.00643 | 16.12523 | 16.40291 | 12.3908
2025-05-14 | ****N1251200B*A* | 12.53167 | 3583.75 | 7062.5 | 3.757273 | 137 | 234 | 225 | 130 | 141 | 97 | 231 | 225 | 130 | 110 | 10.04929 | 12.3712 | 12.21951 | 12.42169 | 11.87788 | 12.43915 | 13.39982 | 13.49115 | 13.80141 | 10.65132 | 12.11351 | 14.88247 | 14.50401 | 14.71244 | 13.90562 | 14.72335 | 16.00643 | 16.12523 | 16.40291 | 12.3908
2025-05-15 | ****N1251200B*A* | 12.74923 | 3624.444 | 7100 | 4 | 137.1111 | 230.8889 | 225.1111 | 129.8889 | 140.6667 | 96.88889 | 231 | 225 | 130 | 110 | 10.56538 | 13.6377 | 13.42802 | 13.63702 | 12.76831 | 13.5663 | 14.91585 | 14.84056 | 15.15574 | 11.41016 | 12.11351 | 14.88247 | 14.50401 | 14.71244 | 13.90562 | 14.72335 | 16.00643 | 16.12523 | 16.40291 | 12.3908
2025-05-19 | ****N1251200B*A* | 12.58727 | 3610 | 7050 | 3.937647 | 137.5 | 232 | 222.5 | 137 | 138.5 | 99 | 231.5 | 222.5 | 137 | 114 | 9.915686 | 13.02191 | 12.63719 | 12.88806 | 12.0743 | 12.8097 | 14.17839 | 14.24846 | 14.46541 | 10.6067 | 12.11351 | 14.88247 | 14.50401 | 14.71244 | 13.90562 | 14.72335 | 16.00643 | 16.12523 | 16.40291 | 12.3908
2025-05-20 | ****N1251200B*A* | 12.60585 | 3660 | 7121.429 | 3.92 | 137.5833 | 232.6667 | 223.0833 | 137.1667 | 138.5833 | 98.66667 | 231.6667 | 223.25 | 137.1667 | 114 | 10.70519 | 14.58971 | 14.21818 | 14.43744 | 13.26058 | 14.30118 | 15.95328 | 15.97015 | 16.39578 | 11.85685 | 12.11351 | 14.88247 | 14.50401 | 14.71244 | 13.90562 | 14.72335 | 16.00643 | 16.12523 | 16.40291 | 12.3908
2025-05-26 | ****N1251200B*A* | 12.43393 | 3693.667 | 7173.333 | 3.97 | 137 | 230.8333 | 223 | 138.5 | 138.1667 | 98.5 | 231.3333 | 222.8333 | 138.3333 | 114 | 10.4521 | 13.83638 | 13.3371 | 13.61201 | 12.63458 | 13.51753 | 15.01748 | 15.04685 | 15.39512 | 11.06244 | 12.11351 | 14.88247 | 14.50401 | 14.71244 | 13.90562 | 14.72335 | 16.00643 | 16.12523 | 16.40291 | 12.3908
2025-05-27 | ****N1251200B*A* | 12.63116 | 3990 | 7200 | 4.03 | 138.8571 | 232.8571 | 225.2857 | 142 | 139.7143 | 100.5714 | 533 | 225 | 142 | 114 | 11.07355 | 14.71246 | 14.27097 | 14.45955 | 13.37212 | 14.37767 | 15.87099 | 15.98768 | 16.05964 | 11.54003 | 12.11351 | 14.88247 | 14.50401 | 14.71244 | 13.90562 | 14.72335 | 16.00643 | 16.12523 | 16.40291 | 12.3908
2025-06-04 | ****N1251200B*A* | 12.57308 | 3775 | 7300 | 4.005263 | 135 | 227.6667 | 220.3333 | 137 | 137 | 98.66667 | 226 | 220.3333 | 137.6667 | 109.3333 | 10.36441 | 13.68854 | 13.11783 | 13.41055 | 12.55954 | 13.29964 | 14.76601 | 15.01226 | 15.3492 | 10.82357 | 12.11351 | 14.88247 | 14.50401 | 14.71244 | 13.90562 | 14.72335 | 16.00643 | 16.12523 | 16.40291 | 12.3908
2025-06-05 | ****N1251200B*A* | 12.75524 | 3815 | 7300 | 4.1 | 135.7273 | 229.0909 | 223.6364 | 139.5455 | 137.6364 | 98.72727 | 229.0909 | 223.2727 | 139.8182 | 110.9091 | 11.14187 | 14.7376 | 14.08553 | 14.4283 | 13.32033 | 14.25575 | 15.88734 | 16.22049 | 16.28835 | 11.7141 | 12.11351 | 14.88247 | 14.50401 | 14.71244 | 13.90562 | 14.72335 | 16.00643 | 16.12523 | 16.40291 | 12.3908
2025-06-06 | ****N1251200B*A* | 12.87167 | 3716.25 | 7218.75 | 4.1225 | 137.75 | 233.25 | 228.75 | 138.5 | 141 | 99.25 | 233.25 | 228.25 | 138.5 | 114 | 12.05175 | 14.4272 | 14.88016 | 14.21235 | 13.4052 | 14.1296 | 15.6776 | 15.814 | 16.0712 | 11.82244 | 12.11351 | 14.88247 | 14.50401 | 14.71244 | 13.90562 | 14.72335 | 16.00643 | 16.12523 | 16.40291 | 12.3908
2025-06-12 | ****N1251200B*A* | 12.63667 | 3763.75 | 7281.25 | 4.133333 | 136.125 | 230.875 | 223.75 | 139.625 | 137.875 | 99.875 | 230 | 223.75 | 139.75 | 111.5 | 10.72919 | 13.87106 | 13.50841 | 13.87001 | 12.99955 | 13.77417 | 15.29791 | 15.38664 | 15.88348 | 11.2872 | 12.11351 | 14.88247 | 14.50401 | 14.71244 | 13.90562 | 14.72335 | 16.00643 | 16.12523 | 16.40291 | 12.3908
2025-06-18 | ****N1251200B*A* | 12.83455 | 3885.833 | 7475 | 4.334 | 141.5 | 240.5 | 232.3333 | 137.1667 | 140.8333 | 99 | 241 | 232.8333 | 137.8333 | 113.6667 | 12.10655 | 15.74692 | 15.5121 | 15.75714 | 14.60992 | 15.54433 | 17.18671 | 17.33313 | 17.64155 | 12.62644 | 12.11351 | 14.88247 | 14.50401 | 14.71244 | 13.90562 | 14.72335 | 16.00643 | 16.12523 | 16.40291 | 12.3908
2025-06-30 | ****N1251200B*A* | 12.72 | 3766.667 | 7475 | 4.098 | 139 | 237 | 231 | 140 | 140 | 101 | 237 | 231 | 140 | 114 | 11.73517 | 15.20041 | 14.58207 | 14.95532 | 13.92779 | 14.80299 | 16.3822 | 16.52833 | 16.68773 | 12.25953 | 12.11351 | 14.88247 | 14.50401 | 14.71244 | 13.90562 | 14.72335 | 16.00643 | 16.12523 | 16.40291 | 12.3908
2025-07-01 | ****N1251200B*A* | 12.67419 | 3755.333 | 7504 | 4.12 | 139.7778 | 233.2222 | 230.3333 | 140.1111 | 139.8889 | 100.4444 | 233.3333 | 230.3333 | 140.1111 | 113.7778 | 11.91784 | 15.4884 | 15.04092 | 15.3778 | 14.28276 | 15.38298 | 16.84841 | 17.17991 | 16.82094 | 12.28822 | 12.11351 | 14.88247 | 14.50401 | 14.71244 | 13.90562 | 14.72335 | 16.00643 | 16.12523 | 16.40291 | 12.3908
2025-07-02 | ****N1251200B*A* | 12.65111 | 3750 | 7550 | 4.036 | 137.25 | 230 | 227 | 137.5 | 140.5 | 100.25 | 230.5 | 226.75 | 138 | 108 | 10.83401 | 11.82432 | 12.47347 | 12.05541 | 11.65986 | 12.06939 | 12.87279 | 13.02313 | 13.11565 | 10.51973 | 12.11351 | 14.88247 | 14.50401 | 14.71244 | 13.90562 | 14.72335 | 16.00643 | 16.12523 | 16.40291 | 12.3908
2025-07-08 | ****N1251200B*A* | 12.74769 | 3750 | 7590 | 4.098333 | 140.6 | 239 | 231.2 | 138.6 | 142.2 | 100 | 238 | 231.6 | 139.2 | 114 | 17.556 | 12.125 | 10.76667 | 10.98207 | 10.98851 | 12.03311 | 12.72037 | 12.29453 | 12.69497 | 10.17133 | 12.11351 | 14.88247 | 14.50401 | 14.71244 | 13.90562 | 14.72335 | 16.00643 | 16.12523 | 16.40291 | 12.3908
2025-07-09 | ****N1251200B*A* | 12.705 | 3750 | 7575 | 4.02 | 141 | 240 | 232 | 142 | 142 | 101 | 239 | 233 | 141 | 114 | 11.20946 | 14.52432 | 14.17671 | 14.48243 | 13.79054 | 14.56216 | 15.88378 | 15.97973 | 16.4527 | 11.7973 | 12.11351 | 14.88247 | 14.50401 | 14.71244 | 13.90562 | 14.72335 | 16.00643 | 16.12523 | 16.40291 | 12.3908
2025-01-07 | ****N1501200B*A* | 15.25864 | 4678.889 | 8422.222 | 4.605 | 138 | 231 | 227 | 138 | 141 | 99 | 233 | 228 | 138 | 96 | 11.64773 | 15.46347 | 14.9742 | 15.26105 | 14.2222 | 15.25302 | 16.70776 | 16.95501 | 17.1851 | 12.83303 | 12.96062 | 16.8046 | 16.38836 | 16.59846 | 15.53293 | 16.5534 | 18.11717 | 18.22312 | 18.54065 | 14.00145
2025-01-16 | ****N1501200B*A* | 15.12909 | 4660 | 8400 | 4.592857 | 137.7143 | 234 | 224.2857 | 137.7143 | 140.2857 | 99.28571 | 233.5714 | 224.4286 | 137.5714 | 96 | 12.23496 | 15.79079 | 15.36118 | 15.59919 | 14.73977 | 15.57847 | 16.96544 | 16.92642 | 17.23372 | 13.14024 | 12.96062 | 16.8046 | 16.38836 | 16.59846 | 15.53293 | 16.5534 | 18.11717 | 18.22312 | 18.54065 | 14.00145
2025-01-17 | ****N1501200B*A* | 15.07333 | 4667.5 | 8412.5 | 4.586 | 136.3333 | 231.1667 | 223 | 137.3333 | 138.3333 | 98.33333 | 232 | 223.3333 | 137 | 96 | 12.95706 | 16.50765 | 16.13471 | 16.58402 | 15.4186 | 16.47083 | 17.74269 | 17.76529 | 17.91437 | 14.0256 | 12.96062 | 16.8046 | 16.38836 | 16.59846 | 15.53293 | 16.5534 | 18.11717 | 18.22312 | 18.54065 | 14.00145
2025-01-24 | ****N1501200B*A* | 15.07758 | 4679.545 | 8509.091 | 4.574 | 132.3333 | 221.6667 | 214 | 134.3333 | 133.3333 | 95.33333 | 220.3333 | 214.3333 | 134 | 91 | 11.72032 | 15.1237 | 14.88548 | 15.0565 | 14.2164 | 15.01812 | 16.16546 | 16.14386 | 16.52834 | 12.45459 | 12.96062 | 16.8046 | 16.38836 | 16.59846 | 15.53293 | 16.5534 | 18.11717 | 18.22312 | 18.54065 | 14.00145
2025-01-29 | ****N1501200B*A* | 15.12733 | 4680.833 | 8433.333 | 4.652 | 135 | 230 | 225 | 134 | 139 | 97 | 233 | 225 | 134 | 94 | 11.23266 | 14.84522 | 14.30348 | 14.63768 | 13.58203 | 14.43565 | 15.85367 | 15.92384 | 16.0968 | 12.3072 | 12.96062 | 16.8046 | 16.38836 | 16.59846 | 15.53293 | 16.5534 | 18.11717 | 18.22312 | 18.54065 | 14.00145
2025-01-30 | ****N1501200B*A* | 15.15139 | 4715.769 | 8475 | 4.681176 | 135.3333 | 231 | 223.5 | 136.5 | 137.6667 | 97.5 | 231 | 223.6667 | 136.5 | 94 | 11.34295 | 15.18296 | 14.53754 | 14.90418 | 13.89108 | 14.91543 | 16.21419 | 16.35534 | 16.53419 | 12.40717 | 12.96062 | 16.8046 | 16.38836 | 16.59846 | 15.53293 | 16.5534 | 18.11717 | 18.22312 | 18.54065 | 14.00145
2025-02-11 | ****N1501200B*A* | 15.13682 | 4703.75 | 8443.75 | 4.675556 | 136 | 231.6667 | 228.6667 | 137.8333 | 138.1667 | 97.16667 | 232.5 | 227 | 137.6667 | 94.83333 | 12.1709 | 16.00403 | 15.64815 | 15.83975 | 14.90404 | 15.9188 | 17.29789 | 17.46485 | 17.8826 | 13.31454 | 12.96062 | 16.8046 | 16.38836 | 16.59846 | 15.53293 | 16.5534 | 18.11717 | 18.22312 | 18.54065 | 14.00145
2025-02-12 | ****N1501200B*A* | 15.128 | 4710 | 8450 | 4.6125 | 135 | 232 | 228 | 138 | 138 | 98 | 231 | 228 | 138 | 95 | 12.46477 | 15.95114 | 16.05682 | 16.025 | 15.0977 | 16.13636 | 17.50115 | 17.6125 | 18.05977 | 13.59886 | 12.96062 | 16.8046 | 16.38836 | 16.59846 | 15.53293 | 16.5534 | 18.11717 | 18.22312 | 18.54065 | 14.00145
2025-02-20 | ****N1501200B*A* | 15.2085 | 4700 | 8475 | 4.6575 | 139 | 238 | 230 | 138 | 140 | 98 | 238 | 230 | 138 | 96 | 11.55385 | 15.21235 | 14.80069 | 15.12354 | 14.1257 | 14.95361 | 16.57243 | 16.53986 | 17.00326 | 12.66145 | 12.96062 | 16.8046 | 16.38836 | 16.59846 | 15.53293 | 16.5534 | 18.11717 | 18.22312 | 18.54065 | 14.00145
2025-02-21 | ****N1501200B*A* | 15.18 | 4700 | 8475 | 4.693333 | 138.2222 | 238.3333 | 230 | 138 | 139.6667 | 98.44444 | 238 | 230 | 138 | 96 | 11.69809 | 14.84563 | 14.59707 | 14.82709 | 14.08213 | 14.76683 | 16.25637 | 16.26232 | 16.72512 | 12.91256 | 12.96062 | 16.8046 | 16.38836 | 16.59846 | 15.53293 | 16.5534 | 18.11717 | 18.22312 | 18.54065 | 14.00145
2025-03-04 | ****N1501200B*A* | 15.16605 | 4720.9375 | 8473.75 | 4.733333 | 135.9 | 230.7 | 223.9 | 138.1 | 137.5 | 98.5 | 232 | 224 | 138.2 | 94 | 11.31109 | 15.0547 | 14.70939 | 14.94983 | 13.92243 | 14.9301 | 16.25652 | 16.3782 | 16.46614 | 12.18017 | 12.96062 | 16.8046 | 16.38836 | 16.59846 | 15.53293 | 16.5534 | 18.11717 | 18.22312 | 18.54065 | 14.00145
2025-03-13 | ****N1501200B*A* | 15.00333 | 4675 | 8400 | 4.595 | 136 | 232 | 228 | 138 | 138 | 98 | 236 | 228 | 138 | 96 | 11.39863 | 15.19123 | 14.7535 | 14.99682 | 13.87367 | 14.90141 | 16.40769 | 16.40283 | 16.69117 | 12.11134 | 12.96062 | 16.8046 | 16.38836 | 16.59846 | 15.53293 | 16.5534 | 18.11717 | 18.22312 | 18.54065 | 14.00145
2025-03-14 | ****N1501200B*A* | 15.24462 | 4740.625 | 8493.75 | 4.744167 | 137.8 | 238 | 229.4 | 142.4 | 139.4 | 100.2 | 237.6 | 229.6 | 142.6 | 96 | 10.12139 | 13.25075 | 13.10253 | 13.25327 | 12.45455 | 13.24221 | 14.44229 | 14.37236 | 14.55303 | 10.807 | 12.96062 | 16.8046 | 16.38836 | 16.59846 | 15.53293 | 16.5534 | 18.11717 | 18.22312 | 18.54065 | 14.00145
2025-03-20 | ****N1501200B*A* | 15.148 | 4845 | 8648 | 4.84 | 138 | 237.6667 | 228 | 142 | 138 | 98.66667 | 237.3333 | 227.6667 | 141.3333 | 96 | 13.1375 | 17.66552 | 17.03658 | 17.30352 | 15.87315 | 17.05157 | 18.741 | 18.89231 | 19.19767 | 14.26171875 | 12.96062 | 16.8046 | 16.38836 | 16.59846 | 15.53293 | 16.5534 | 18.11717 | 18.22312 | 18.54065 | 14.00145
2025-03-21 | ****N1501200B*A* | 15.37379 | 4832 | 8593 | 4.736667 | 138.75 | 240.25 | 231.5 | 142.25 | 140.5 | 99.25 | 240.25 | 231.25 | 142.25 | 96 | 11.13094 | 15.15227 | 14.68464 | 14.87614 | 13.83359 | 14.81685 | 16.32943 | 16.5566 | 16.58642 | 12.17917 | 12.96062 | 16.8046 | 16.38836 | 16.59846 | 15.53293 | 16.5534 | 18.11717 | 18.22312 | 18.54065 | 14.00145
2025-03-27 | ****N1501200B*A* | 15.27708 | 4800 | 8532.143 | 4.809 | 133.5714 | 225.1429 | 218 | 137.7143 | 135.8571 | 98.42857 | 225 | 218.2857 | 137.7143 | 90 | 11.30457 | 15.54399 | 14.98732 | 15.39928 | 14.38321 | 15.44115 | 16.978125 | 17.09034 | 17.26085 | 12.28261 | 12.96062 | 16.8046 | 16.38836 | 16.59846 | 15.53293 | 16.5534 | 18.11717 | 18.22312 | 18.54065 | 14.00145
2025-03-28 | ****N1501200B*A* | 15.37458 | 4822.273 | 8581.818 | 4.797778 | 133.75 | 225 | 223 | 138.5 | 138 | 99.5 | 225 | 223 | 138.5 | 90 | 11.3827 | 14.8914 | 14.62919 | 14.76576 | 14.0413 | 14.93027 | 16.17554 | 16.21304 | 16.40326 | 12.12727 | 12.96062 | 16.8046 | 16.38836 | 16.59846 | 15.53293 | 16.5534 | 18.11717 | 18.22312 | 18.54065 | 14.00145
2025-04-03 | ****N1501200B*A* | 15.33581 | 4848.667 | 8635.667 | 4.871667 | 136.8571 | 237 | 231.8571 | 139.8571 | 140 | 98.28571 | 237.5714 | 232.4286 | 140.2857 | 96 | 12.21784 | 16.40768 | 16.04076 | 16.35815 | 15.0594 | 16.27726 | 18.00599 | 18.02244 | 18.54701 | 13.49341 | 12.96062 | 16.8046 | 16.38836 | 16.59846 | 15.53293 | 16.5534 | 18.11717 | 18.22312 | 18.54065 | 14.00145
2025-04-04 | ****N1501200B*A* | 15.42588 | 4892.5 | 8700 | 4.93 | 136.6667 | 235.2222 | 232 | 136.8889 | 140.2222 | 98.33333 | 236 | 232.1111 | 137 | 92 | 10.68784 | 13.58684 | 13.64342 | 13.636 | 13.00405 | 13.81333 | 15.02857 | 15.04026 | 15.63158 | 11.59605 | 12.96062 | 16.8046 | 16.38836 | 16.59846 | 15.53293 | 16.5534 | 18.11717 | 18.22312 | 18.54065 | 14.00145
2025-04-15 | ****N1501200B*A* | 15.3931 | 4864.444 | 8477.778 | 4.916667 | 137.5556 | 239.6667 | 230.6667 | 140.3333 | 140.1111 | 99.11111 | 237.8889 | 230.6667 | 140 | 94.88889 | 12.05133 | 16.49127 | 16.00792 | 16.3463 | 15.04688 | 16.22015 | 17.90417 | 17.88289 | 18.42966 | 13.48265 | 12.96062 | 16.8046 | 16.38836 | 16.59846 | 15.53293 | 16.5534 | 18.11717 | 18.22312 | 18.54065 | 14.00145
2025-04-16 | ****N1501200B*A* | 15.42316 | 4870 | 8475 | 4.80625 | 132 | 226 | 221 | 131 | 132 | 94 | 226 | 221 | 130 | 88 | 11.86884 | 15.79708 | 15.47101 | 15.58686 | 14.54493 | 15.55074 | 17.03406 | 16.98382 | 17.53504 | 13.22941 | 12.96062 | 16.8046 | 16.38836 | 16.59846 | 15.53293 | 16.5534 | 18.11717 | 18.22312 | 18.54065 | 14.00145
2025-04-25 | ****N1501200B*A* | 15.11545 | 4765 | 8529.545 | 4.682 | 136 | 236.25 | 227.5 | 143 | 139.5 | 100.25 | 236.5 | 228.5 | 143 | 96 | 11.89317 | 16.00429 | 15.89734 | 16.05841 | 15.07667 | 16.19888 | 17.78009 | 17.62826 | 18.11907 | 12.95033 | 12.96062 | 16.8046 | 16.38836 | 16.59846 | 15.53293 | 16.5534 | 18.11717 | 18.22312 | 18.54065 | 14.00145
2025-05-09 | ****N1501200B*A* | 15.1929 | 4980 | 8608.333 | 4.759167 | 135.4444 | 232.3333 | 223.6667 | 136.2222 | 138.6667 | 102.4444 | 231.6667 | 223.6667 | 136.1111 | 92 | 10.93553 | 15.00796 | 14.50665 | 14.7527 | 13.68505 | 14.76975 | 16.39082 | 16.47476 | 16.86341 | 12.27111 | 12.96062 | 16.8046 | 16.38836 | 16.59846 | 15.53293 | 16.5534 | 18.11717 | 18.22312 | 18.54065 | 14.00145
2025-05-16 | ****N1501200B*A* | 15.21148 | 4773.333 | 8583.333 | 4.751333 | 136 | 231.6667 | 227 | 135 | 140 | 100 | 232 | 226 | 135 | 94 | 10.15959 | 13.28958 | 12.97391 | 13.26037 | 12.49211 | 13.27572 | 14.51234 | 14.66829 | 14.77911 | 10.84278 | 12.96062 | 16.8046 | 16.38836 | 16.59846 | 15.53293 | 16.5534 | 18.11717 | 18.22312 | 18.54065 | 14.00145
2025-05-21 | ****N1501200B*A* | 15.2172 | 4798.333 | 8675 | 4.762 | 136.4 | 231.8 | 225 | 134.8 | 139.2 | 98 | 232 | 225 | 135 | 94 | 11.92405 | 16.14712 | 15.58147 | 15.94106 | 14.62679 | 15.791 | 17.36043 | 17.53732 | 17.8148 | 13.21823 | 12.96062 | 16.8046 | 16.38836 | 16.59846 | 15.53293 | 16.5534 | 18.11717 | 18.22312 | 18.54065 | 14.00145
2025-05-22 | ****N1501200B*A* | 15.52615 | 4899.545 | 8765.909 | 4.860909 | 136.6667 | 231.6667 | 225 | 135 | 138 | 97.66667 | 232 | 225 | 135 | 94 | 12.65539 | 17.04566 | 16.37494 | 16.73243 | 15.20401 | 16.45693 | 18.07025 | 18.21949 | 18.55371 | 14.11041 | 12.96062 | 16.8046 | 16.38836 | 16.59846 | 15.53293 | 16.5534 | 18.11717 | 18.22312 | 18.54065 | 14.00145
2025-05-23 | ****N1501200B*A* | 15.52588 | 4875 | 8725 | 4.698333 | 135.4 | 228.6 | 223.2 | 135 | 138 | 98 | 230.4 | 223.4 | 135 | 94 | 11.94944 | 16.1011 | 15.81778 | 16.12198 | 14.74889 | 16.08556 | 17.46413 | 17.60111 | 17.59667 | 13.20778 | 12.96062 | 16.8046 | 16.38836 | 16.59846 | 15.53293 | 16.5534 | 18.11717 | 18.22312 | 18.54065 | 14.00145
2025-05-29 | ****N1501200B*A* | 15.1836 | 4803.333 | 8688.889 | 4.7725 | 136.125 | 229.875 | 225 | 132.75 | 137.75 | 96.875 | 228.875 | 224.375 | 132.25 | 94 | 12.95015 | 17.46796 | 17.01821 | 17.28521 | 15.66386 | 16.98503 | 18.70503 | 19.21607 | 19.03724 | 14.29249 | 12.96062 | 16.8046 | 16.38836 | 16.59846 | 15.53293 | 16.5534 | 18.11717 | 18.22312 | 18.54065 | 14.00145
2025-05-30 | ****N1501200B*A* | 15.35824 | 4790 | 8800 | 4.84625 | 135 | 224.8 | 225.6 | 134 | 138.8 | 97.2 | 226.4 | 224.8 | 134.4 | 94 | 12.91435 | 17.41783 | 16.8619 | 17.2393 | 15.74304 | 16.96781 | 18.81478 | 19.20345 | 19.07368 | 14.0887 | 12.96062 | 16.8046 | 16.38836 | 16.59846 | 15.53293 | 16.5534 | 18.11717 | 18.22312 | 18.54065 | 14.00145
2025-06-11 | ****N1501200B*A* | 15.14464 | 4813.636 | 8709.091 | 4.82375 | 136.25 | 230.75 | 225.125 | 137.375 | 138.625 | 99 | 230.5 | 225 | 137.5 | 94 | 11.87056 | 16.05389 | 15.53917 | 15.78384 | 14.66088 | 15.72263 | 17.52445 | 17.57052 | 18.03287 | 13.21308 | 12.96062 | 16.8046 | 16.38836 | 16.59846 | 15.53293 | 16.5534 | 18.11717 | 18.22312 | 18.54065 | 14.00145
2025-06-19 | ****N1501200B*A* | 15.15 | 4924.286 | 9010.714 | 5.028 | 137 | 233 | 226.5 | 139.5 | 139 | 96.5 | 234 | 226.5 | 139 | 94 | 12.34627 | 16.6291 | 16.17687 | 16.13835 | 15.12172 | 16.25131 | 17.97154 | 18.22068 | 18.50858 | 13.40974 | 12.96062 | 16.8046 | 16.38836 | 16.59846 | 15.53293 | 16.5534 | 18.11717 | 18.22312 | 18.54065 | 14.00145
2025-07-03 | ****N1501200B*A* | 15.61375 | 4935 | 9200 | 5.045714 | 137.3333 | 234 | 225.6667 | 138 | 138.3333 | 100 | 234 | 8892.667 | 138.3333 | 94 | 12.62282 | 16.19351 | 15.58383 | 15.73246 | 14.86847 | 15.72365 | 17.3979 | 17.75522 | 18.27922 | 13.3744 | 12.96062 | 16.8046 | 16.38836 | 16.59846 | 15.53293 | 16.5534 | 18.11717 | 18.22312 | 18.54065 | 14.00145
2025-07-04 | ****N1501200B*A* | 15.59265 | 4935 | 9176.786 | 4.984615 | 137 | 232 | 226 | 140 | 138.3333 | 100.3333 | 232.6667 | 226.3333 | 140 | 89.66667 | 12.66667 | 16.88843 | 16.46171 | 16.68639 | 15.57879 | 16.61291 | 18.50028 | 18.55984 | 19.18232 | 13.78654 | 12.96062 | 16.8046 | 16.38836 | 16.59846 | 15.53293 | 16.5534 | 18.11717 | 18.22312 | 18.54065 | 14.00145
2025-01-16 | ***WA1251200B*A* | 13.13909 | 4240 | 6950 | 4.308 | 138 | 234 | 227 | 133 | 138 | 97 | 229 | 224 | 133 | 100 | 12.08352 | 13.83125 | 14.71676 | 14.01437 | 13.38523 | 13.85341 | 15.04886 | 15.01886 | 15.28068 | 11.44571 | 11.93105 | 13.73144 | 14.62159 | 13.86021 | 13.22316 | 13.78694 | 14.9545 | 14.9509 | 15.21882 | 11.47148
2025-01-23 | ***WA1251200B*A* | 12.942 | 3200 | 7100 | 4.183 | 132.8571 | 221.1429 | 219.2857 | 133.1429 | 134.2857 | 93.57143 | 222.8571 | 219.2857 | 133.2857 | 100 | 11.45648 | 13.17057 | 14.35133 | 13.35336 | 12.74917 | 13.26246 | 14.517 | 14.37987 | 14.92351 | 10.97057 | 11.93105 | 13.73144 | 14.62159 | 13.86021 | 13.22316 | 13.78694 | 14.9545 | 14.9509 | 15.21882 | 11.47148
2025-01-29 | ***WA1251200B*A* | 13.0616 | 3196.429 | 7100 | 4.266 | 134.4 | 226 | 219 | 136.6 | 135.4 | 97 | 224.6 | 219 | 136.4 | 100.2 | 10.05415 | 12.38225 | 13.04034 | 12.27783 | 11.62652 | 12.16087 | 13.20596 | 13.38008 | 13.52424 | 10.0913 | 11.93105 | 13.73144 | 14.62159 | 13.86021 | 13.22316 | 13.78694 | 14.9545 | 14.9509 | 15.21882 | 11.47148
2025-02-07 | ***WA1251200B*A* | 12.86294 | 3208.571 | 7100 | 4.28 | 131.6667 | 222.3333 | 218.6667 | 139.3333 | 133.6667 | 96.66667 | 224.3333 | 219.3333 | 139.3333 | 100.3333 | 10.30906 | 12.63765 | 13.72645 | 12.77219 | 12.12139 | 12.71934 | 13.96129 | 14.0479 | 14.53333 | 10.36916 | 11.93105 | 13.73144 | 14.62159 | 13.86021 | 13.22316 | 13.78694 | 14.9545 | 14.9509 | 15.21882 | 11.47148
2025-02-19 | ***WA1251200B*A* | 13.08606 | 3004.167 | 7118.75 | 4.306154 | 135.4286 | 230.4286 | 227.2857 | 140.2857 | 136.5714 | 96.85714 | 230.4286 | 227.4286 | 140 | 103.8571 | 12.05823 | 14.23994 | 15.44605 | 14.55821 | 13.75267 | 14.30307 | 15.85703 | 15.89238 | 16.4 | 11.66613 | 11.93105 | 13.73144 | 14.62159 | 13.86021 | 13.22316 | 13.78694 | 14.9545 | 14.9509 | 15.21882 | 11.47148
2025-03-07 | ***WA1251200B*A* | 12.96667 | 3180 | 7050 | 4.386667 | 138.5 | 235 | 230 | 138.5 | 141 | 98.5 | 233 | 230 | 139 | 105 | 9.192021 | 11.64777 | 12.45464 | 11.87196 | 11.26791 | 11.74868 | 12.77526 | 12.77196 | 12.88466 | 9.367196 | 11.93105 | 13.73144 | 14.62159 | 13.86021 | 13.22316 | 13.78694 | 14.9545 | 14.9509 | 15.21882 | 11.47148
2025-03-13 | ***WA1251200B*A* | 12.91444 | 3200 | 7100 | 4.2975 | 138.6 | 232.6 | 231.8 | 142.2 | 140 | 99.4 | 234 | 232 | 142.4 | 105 | 9.622381 | 12.05865 | 12.98357 | 12.07488 | 11.4601 | 12.09577 | 13.0555 | 12.95142 | 13.17583 | 9.439806 | 11.93105 | 13.73144 | 14.62159 | 13.86021 | 13.22316 | 13.78694 | 14.9545 | 14.9509 | 15.21882 | 11.47148
2025-03-20 | ***WA1251200B*A* | 12.95778 | 3477.778 | 7194.444 | 4.324545 | 136.75 | 233.5 | 230.75 | 138.5 | 140 | 98.25 | 234 | 231 | 138.75 | 105 | 10.47887 | 12.73381 | 13.73972 | 12.77714 | 12.06452 | 12.6573 | 13.80712 | 13.96583 | 14.0552 | 10.09536 | 11.93105 | 13.73144 | 14.62159 | 13.86021 | 13.22316 | 13.78694 | 14.9545 | 14.9509 | 15.21882 | 11.47148
2025-03-27 | ***WA1251200B*A* | 13.03143 | 4177.143 | 7050 | 4.213333 | 136.6 | 231.2 | 226.6 | 139.2 | 138.6 | 98.6 | 231.2 | 227.2 | 139.2 | 100 | 9.852 | 12.86622 | 13.92953 | 12.99048 | 12.43701 | 12.99262 | 14.24932 | 14.07181 | 14.54932 | 10.05946 | 11.93105 | 13.73144 | 14.62159 | 13.86021 | 13.22316 | 13.78694 | 14.9545 | 14.9509 | 15.21882 | 11.47148
2025-04-01 | ***WA1251200B*A* | 12.89818 | 3200 | 7050 | 4.21 | 139 | 240 | 230 | 139 | 141 | 99 | 235 | 231 | 140 | 105 | 11.18706 | 13.9675 | 15.04343 | 14.056 | 13.288 | 13.98342 | 15.359 | 15.26884 | 15.66382 | 10.6191 | 11.93105 | 13.73144 | 14.62159 | 13.86021 | 13.22316 | 13.78694 | 14.9545 | 14.9509 | 15.21882 | 11.47148
2025-04-11 | ***WA1251200B*A* | 13.35733 | 4482.143 | 7010 | 4.708 | 138.6667 | 237 | 234 | 139.6667 | 138.3333 | 97 | 237.3333 | 234 | 139.6667 | 99 | 12.35012 | 14.85739 | 16.09678 | 15.20545 | 14.01807 | 14.90993 | 16.60961 | 16.54851 | 17.15448 | 11.73171 | 11.93105 | 13.73144 | 14.62159 | 13.86021 | 13.22316 | 13.78694 | 14.9545 | 14.9509 | 15.21882 | 11.47148
2025-04-24 | ***WA1251200B*A* | 12.9416 | 3280 | 7112.5 | 4.323333 | 137 | 231.75 | 227.25 | 139.75 | 139.5 | 98 | 230.5 | 228 | 140 | 102 | 11.77583 | 16.44083 | 15.99024 | 16.41157 | 15.26033 | 16.4124 | 18.065 | 18.10496 | 18.65537 | 13.4595 | 11.93105 | 13.73144 | 14.62159 | 13.86021 | 13.22316 | 13.78694 | 14.9545 | 14.9509 | 15.21882 | 11.47148
2025-04-30 | ***WA1251200B*A* | 13.18 | 3260 | 7150 | 4.3 | 136 | 228 | 228 | 138 | 138 | 96 | 231 | 227 | 140 | 103 | 12.95444 | 15.32017 | 16.97863 | 15.68517 | 14.06017 | 15.16034 | 17.03941 | 17.16068 | 17.40126 | 12.14468 | 11.93105 | 13.73144 | 14.62159 | 13.86021 | 13.22316 | 13.78694 | 14.9545 | 14.9509 | 15.21882 | 11.47148
2025-05-08 | ***WA1251200B*A* | 12.986 | 3507.857 | 7050 | 4.338889 | 139.8 | 238 | 233.2 | 143 | 142.4 | 100.4 | 237 | 234 | 143.8 | 104.4 | 9.851738 | 11.48262 | 12.53306 | 11.82495 | 11.28198 | 11.67885 | 12.72541 | 12.746 | 13.00559 | 9.498364 | 11.93105 | 13.73144 | 14.62159 | 13.86021 | 13.22316 | 13.78694 | 14.9545 | 14.9509 | 15.21882 | 11.47148
2025-05-21 | ***WA1251200B*A* | 12.95929 | 3688 | 7050 | 4.366667 | 140 | 235 | 233 | 141.6667 | 142.3333 | 100.3333 | 234.6667 | 233.3333 | 141.6667 | 105 | 10.10722 | 11.57849 | 12.87234 | 11.85269 | 11.11398 | 11.65914 | 12.84574 | 12.93978 | 12.9 | 9.427174 | 11.93105 | 13.73144 | 14.62159 | 13.86021 | 13.22316 | 13.78694 | 14.9545 | 14.9509 | 15.21882 | 11.47148
2025-05-28 | ***WA1251200B*A* | 13.084375 | 3768.571 | 7135.714 | 4.442857 | 130 | 213.5 | 212.5 | 125 | 135 | 97.5 | 216 | 213 | 125 | 92.5 | 9.832456 | 10.5 | 10.84561 | 10.65 | 10.34522 | 10.50789 | 10.96379 | 10.90175 | 11.02544 | 9.567544 | 11.93105 | 13.73144 | 14.62159 | 13.86021 | 13.22316 | 13.78694 | 14.9545 | 14.9509 | 15.21882 | 11.47148
2025-06-19 | ***WA1251200B*A* | 13.04842 | 3937.5 | 7487.5 | 4.54 | 141.6667 | 239.6667 | 236.6667 | 139 | 143.3333 | 99 | 240 | 236.3333 | 139 | 105 | 11.95658 | 14.278 | 15.68456 | 14.50464 | 13.54503 | 14.32119 | 16.0457 | 16.3702 | 16.052 | 11.3351 | 11.93105 | 13.73144 | 14.62159 | 13.86021 | 13.22316 | 13.78694 | 14.9545 | 14.9509 | 15.21882 | 11.47148
2025-07-11 | ***WA1251200B*A* | 13.16263 | 3765 | 7458.333 | 4.54625 | 140.3333 | 237.3333 | 234.3333 | 139 | 143 | 100 | 238 | 234 | 139 | 105 | 11.00075 | 12.17695 | 13.08933 | 12.41124 | 11.97682 | 12.33581 | 13.12 | 13.19105 | 13.16787 | 10.62783 | 11.93105 | 13.73144 | 14.62159 | 13.86021 | 13.22316 | 13.78694 | 14.9545 | 14.9509 | 15.21882 | 11.47148
2025-01-17 | ***WA1501200B*A* | 16.13 | 5400 | 8600 | 5.278889 | 133.2222 | 221.6667 | 213.7778 | 135 | 132.2222 | 95.77778 | 222 | 213.3333 | 135.2222 | 80 | 13.04871 | 15.02452 | 16.17864 | 15.14337 | 14.38567 | 15.2411 | 16.311 | 16.21954 | 16.89739 | 12.59878 | 13.56669 | 16.72744 | 17.48088 | 16.41669 | 15.41264 | 16.34643 | 17.81921 | 17.81976 | 18.42963 | 13.39755
2025-01-31 | ***WA1501200B*A* | 16.10833 | 5400 | 8650 | 5.355 | 132 | 222 | 215 | 130 | 132 | 93 | 222 | 215 | 130 | 80 | 11.15 | 13.45 | 13.25 | 13.06667 | 12.3 | 13.2 | 14.1 | 14.53333 | 14.95 | 11.56667 | 13.56669 | 16.72744 | 17.48088 | 16.41669 | 15.41264 | 16.34643 | 17.81921 | 17.81976 | 18.42963 | 13.39755
2025-02-12 | ***WA1501200B*A* | 16.10667 | 5400 | 8650 | 5.403333 | 133.375 | 224.375 | 220.25 | 140.875 | 134.125 | 98.25 | 225 | 219.875 | 140.375 | 80.25 | 12.56742 | 14.85178 | 16.01169 | 15.01715 | 14.25968 | 14.94952 | 16.12264 | 16.32129 | 17.11336 | 12.4 | 13.56669 | 16.72744 | 17.48088 | 16.41669 | 15.41264 | 16.34643 | 17.81921 | 17.81976 | 18.42963 | 13.39755
2025-02-21 | ***WA1501200B*A* | 16.0785 | 5400 | 8650 | 5.441667 | 132 | 218 | 222 | 135 | 133 | 95 | 223 | 221 | 135 | 80 | 13.13916 | 15.46882 | 16.53245 | 15.6616 | 14.83736 | 15.71217 | 17.05811 | 17.12939 | 17.97266 | 13.04813 | 13.56669 | 16.72744 | 17.48088 | 16.41669 | 15.41264 | 16.34643 | 17.81921 | 17.81976 | 18.42963 | 13.39755
2025-03-05 | ***WA1501200B*A* | 15.9816 | 5412.727 | 8702.273 | 5.489091 | 135 | 229 | 223 | 140.8 | 135.2 | 99.2 | 227.4 | 222.8 | 140.8 | 81 | 11.56341 | 14.53496 | 14.9629 | 14.48204 | 13.6 | 14.41148 | 15.7972 | 15.63904 | 16.35861 | 11.53659 | 13.56669 | 16.72744 | 17.48088 | 16.41669 | 15.41264 | 16.34643 | 17.81921 | 17.81976 | 18.42963 | 13.39755
2025-03-21 | ***WA1501200B*A* | 16.15 | 5421.429 | 8628.571 | 5.001667 | 133 | 225 | 222.2 | 140.4 | 136 | 98 | 224 | 222.2 | 140 | 81 | 11.88457 | 14.31258 | 15.30189 | 14.37956 | 13.60442 | 14.22871 | 15.53084 | 15.55556 | 16.0553125 | 11.29968 | 13.56669 | 16.72744 | 17.48088 | 16.41669 | 15.41264 | 16.34643 | 17.81921 | 17.81976 | 18.42963 | 13.39755
2025-03-28 | ***WA1501200B*A* | 15.96846 | 5425 | 8625 | 5.345 | 136 | 226 | 222 | 141 | 136 | 99 | 224 | 222 | 141 | 81 | 13.26049 | 15.87378 | 17.08896 | 16.10125 | 15.21509 | 16.04198 | 17.34233 | 17.21677 | 17.91166 | 12.49152 | 13.56669 | 16.72744 | 17.48088 | 16.41669 | 15.41264 | 16.34643 | 17.81921 | 17.81976 | 18.42963 | 13.39755
2025-04-04 | ***WA1501200B*A* | 15.97667 | 5400 | 8725 | 5.58 | 133 | 228 | 222 | 139 | 134 | 97 | 224 | 222 | 139 | 81 | 11.51111 | 15.06872 | 16.33352 | 15.20894 | 14.15084 | 15.16629 | 16.55667 | 16.52203 | 17.25084 | 12.22989 | 13.56669 | 16.72744 | 17.48088 | 16.41669 | 15.41264 | 16.34643 | 17.81921 | 17.81976 | 18.42963 | 13.39755
2025-04-16 | ***WA1501200B*A* | 16.145 | 5400 | 8540 | 5.372857 | 136.5 | 228 | 222 | 140.5 | 136 | 99.5 | 227 | 222 | 140 | 81 | 12.26722 | 15.66545 | 16.16851 | 15.64733 | 14.57616 | 15.52033 | 16.9106 | 16.97167 | 17.79139 | 12.58647 | 13.56669 | 16.72744 | 17.48088 | 16.41669 | 15.41264 | 16.34643 | 17.81921 | 17.81976 | 18.42963 | 13.39755
2025-04-25 | ***WA1501200B*A* | 16.24429 | 5630 | 8900 | 5.32 | 134 | 234 | 228 | 139 | 137 | 98 | 230 | 228 | 144 | 81 | 13.97851 | 17.04545 | 18.64715 | 17.44793 | 16.15289 | 17.22773 | 18.68537 | 18.53902 | 19.57295 | 13.46555 | 13.56669 | 16.72744 | 17.48088 | 16.41669 | 15.41264 | 16.34643 | 17.81921 | 17.81976 | 18.42963 | 13.39755
2025-05-17 | ***WA1501200B*A* | 16.08636 | 5488 | 8660 | 5.488 | 135.25 | 227.25 | 225 | 139 | 137 | 99.5 | 228 | 225.25 | 139 | 81 | 10.8883 | 22.96268 | 13.96646 | 13.01939 | 12.29691 | 12.95783 | 14.14398 | 14.17423 | 14.48457 | 10.30366 | 13.56669 | 16.72744 | 17.48088 | 16.41669 | 15.41264 | 16.34643 | 17.81921 | 17.81976 | 18.42963 | 13.39755
2025-05-23 | ***WA1501200B*A* | 15.86353 | 5400 | 8550 | 5.45625 | 135 | 226.3333 | 223 | 131 | 136.6667 | 96 | 226.6667 | 223 | 131 | 81 | 10.5685 | 13.87889 | 15.319 | 14.0603 | 13.02132 | 13.88832 | 15.3425 | 15.42822 | 15.56281 | 11.32071 | 13.56669 | 16.72744 | 17.48088 | 16.41669 | 15.41264 | 16.34643 | 17.81921 | 17.81976 | 18.42963 | 13.39755
2025-05-30 | ***WA1501200B*A* | 16.0864 | 5610 | 8815 | 5.53 | 135 | 231.3333 | 225.3333 | 138.6667 | 136 | 98.33333 | 230 | 224.6667 | 139 | 81.66667 | 12.82208 | 16.68824 | 17.77508 | 16.58214 | 15.25449 | 16.40588 | 17.83376 | 18.05556 | 18.48419 | 13.33657 | 13.56669 | 16.72744 | 17.48088 | 16.41669 | 15.41264 | 16.34643 | 17.81921 | 17.81976 | 18.42963 | 13.39755
2025-06-10 | ***WA1501200B*A* | 16.04105 | 5646 | 8920 | 5.591667 | 135 | 227.8 | 224.8 | 138 | 136.2 | 106 | 227.8 | 224.8 | 138.8 | 81 | 14.69195 | 17.58333 | 19.11071 | 18.12892 | 16.61687 | 17.80714 | 19.83929 | 19.64048 | 20.60723 | 14.00238 | 13.56669 | 16.72744 | 17.48088 | 16.41669 | 15.41264 | 16.34643 | 17.81921 | 17.81976 | 18.42963 | 13.39755
2025-01-14 | **CEN1251200B*A* | 11.5275 | 3784 | 6100 | 3.833333 | 130 | 220.6667 | 214 | 125 | 137 | 94.33333 | 220 | 214 | 125 | 102 | 7.919945 | 9.366017 | 9.266022 | 9.332888 | 9.12133 | 9.531044 | 10.0337 | 10.10332 | 10.25374 | 8.145946 | 9.818623 | 11.21483 | 11.19112 | 11.27092 | 10.91645 | 11.34625 | 12.01308 | 12.13222 | 12.32179 | 9.943726
2025-02-26 | **CEN1251200B*A* | 11.41133 | 3780 | 6100 | 3.874286 | 134 | 223.6667 | 215 | 129.3333 | 136 | 99 | 223.6667 | 215 | 129.3333 | 102 | 8.269182 | 9.167308 | 9.292857 | 9.342581 | 9.114013 | 9.419872 | 9.882166 | 9.957692 | 10.20968 | 8.289172 | 9.818623 | 11.21483 | 11.19112 | 11.27092 | 10.91645 | 11.34625 | 12.01308 | 12.13222 | 12.32179 | 9.943726
2025-03-18 | **CEN1251200B*A* | 11.424 | 3808 | 6140 | 3.966 | 135.5 | 225.5 | 217.5 | 132 | 138.5 | 100.5 | 225 | 217 | 134 | 100 | 7.823346 | 9.002756 | 8.950579 | 8.912698 | 8.658203125 | 8.956917 | 9.523643 | 9.631496 | 9.751765 | 7.863386 | 9.818623 | 11.21483 | 11.19112 | 11.27092 | 10.91645 | 11.34625 | 12.01308 | 12.13222 | 12.32179 | 9.943726
2025-04-07 | **CEN1251200B*A* | 11.54167 | 3818 | 6150 | 3.805 | 133.3333 | 222 | 213.6667 | 129.6667 | 136.3333 | 98.33333 | 220.6667 | 213.6667 | 129.6667 | 100 | 8.278899 | 8.700922 | 8.824537 | 8.857407 | 8.735648 | 8.908295 | 9.140639 | 9.162212 | 9.18341 | 8.241667 | 9.818623 | 11.21483 | 11.19112 | 11.27092 | 10.91645 | 11.34625 | 12.01308 | 12.13222 | 12.32179 | 9.943726
2025-04-22 | **CEN1251200B*A* | 11.43407 | 3815 | 6172.5 | 3.763077 | 127 | 211 | 212 | 119 | 133 | 89 | 214 | 212 | 122 | 100 | 13.25821 | 17.18947 | 16.61471 | 16.94286 | 15.63985 | 16.80662 | 18.39323 | 18.25448 | 18.79549 | 13.69624 | 9.818623 | 11.21483 | 11.19112 | 11.27092 | 10.91645 | 11.34625 | 12.01308 | 12.13222 | 12.32179 | 9.943726
2025-05-13 | **CEN1251200B*A* | 11.43364 | 3847 | 6215 | 3.896 | 131 | 217 | 212 | 131 | 135 | 99 | 214 | 212 | 131 | 98 | 7.841 | 8.397 | 8.476 | 8.638 | 8.445847 | 8.719601 | 9.004667 | 9.035906 | 9.037124 | 7.899023 | 9.818623 | 11.21483 | 11.19112 | 11.27092 | 10.91645 | 11.34625 | 12.01308 | 12.13222 | 12.32179 | 9.943726
2025-06-03 | **CEN1251200B*A* | 11.41 | 3868.75 | 6325 | 3.94625 | 131 | 216 | 214 | 125 | 135 | 94 | 216 | 214 | 125 | 100 | 8.318792 | 10.30451 | 10.08076 | 10.32382 | 9.860135 | 10.49195 | 11.49977 | 11.77803 | 11.87685 | 8.638288 | 9.818623 | 11.21483 | 11.19112 | 11.27092 | 10.91645 | 11.34625 | 12.01308 | 12.13222 | 12.32179 | 9.943726
2025-07-03 | **CEN1251200B*A* | 11.58818 | 3925 | 6400 | 4.075 | 130.75 | 211.75 | 212.25 | 125 | 132.75 | 93.5 | 212.5 | 212 | 125 | 100 | 9.504255 | 10.96429 | 11.56597 | 11.2078 | 10.84357 | 11.24286 | 12.21469 | 12.53099 | 12.73197 | 9.569718 | 9.818623 | 11.21483 | 11.19112 | 11.27092 | 10.91645 | 11.34625 | 12.01308 | 12.13222 | 12.32179 | 9.943726
2025-02-04 | CELIG1251200B*A* | 10.56833 | 3440 | 5500 | 3.48 | 126 | 202 | 202 | 124 | 128 | 92 | 203 | 200 | 126 | 100 | 7.021519 | 8.858228 | 8.680247 | 8.946835 | 8.438462 | 8.856962 | 9.817949 | 9.987342 | 10.22949 | 7.388608 | 8.24864 | 9.508959 | 9.376964 | 9.484167 | 9.22943 | 9.552149 | 10.0461 | 10.17553 | 10.2992 | 8.457424
2025-02-26 | CELIG1251200B*A* | 10.488 | 3440 | 5500 | 3.4975 | 127 | 203.5 | 201.5 | 130 | 131 | 96 | 203 | 202 | 130 | 100 | 7.605848 | 9.023256 | 8.910588 | 8.942012 | 8.760714 | 9.205294 | 9.746746 | 9.706471 | 10.00178 | 7.860947 | 8.24864 | 9.508959 | 9.376964 | 9.484167 | 9.22943 | 9.552149 | 10.0461 | 10.17553 | 10.2992 | 8.457424
2025-07-03 | CELIG1251200B*A* | 10.5475 | 3700 | 6000 | 3.853333 | 128 | 204.5 | 201 | 130 | 130 | 99 | 206 | 201 | 130 | 96 | 8.005455 | 8.336607 | 8.218182 | 8.374074 | 8.274545 | 8.427523 | 8.653636 | 8.805455 | 8.686364 | 7.949091 | 8.24864 | 9.508959 | 9.376964 | 9.484167 | 9.22943 | 9.552149 | 10.0461 | 10.17553 | 10.2992 | 8.457424
2025-01-18 | **FOC1501200B*A* | 17.824 | 5340 | 9925 | 5.563333 | 138.6667 | 238.3333 | 232.3333 | 133.6667 | 143.3333 | 100.6667 | 240.3333 | 231.3333 | 133.6667 | 80 | 12.28701 | 12.97143 | 12.98919 | 13.11867 | 12.85333 | 13.128 | 13.47662 | 13.58933 | 13.892 | 12.03919 | 14.01821 | 16.52222 | 16.24833 | 16.40793 | 15.71039 | 16.44332 | 17.59453 | 17.73215 | 18.08788 | 14.24586
2025-01-31 | **FOC1501200B*A* | 17.8675 | 5316.667 | 9891.667 | 5.705 | 135 | 233.5 | 229 | 131 | 140 | 97 | 236 | 231 | 131 | 80 | 12.16224 | 14.12292 | 13.46214 | 13.83937 | 13.29 | 13.94796 | 14.95859 | 15.08776 | 15.08224 | 12.56633 | 14.01821 | 16.52222 | 16.24833 | 16.40793 | 15.71039 | 16.44332 | 17.59453 | 17.73215 | 18.08788 | 14.24586
2025-03-05 | **FOC1501200B*A* | 17.78714 | 5325 | 9925 | 5.77 | 139 | 244 | 236 | 143 | 142 | 102 | 241 | 236 | 143 | 81 | 11.44225 | 12.58554 | 12.76486 | 12.88194 | 12.5137 | 12.90972 | 13.73472 | 13.78889 | 14.33288 | 11.256 | 14.01821 | 16.52222 | 16.24833 | 16.40793 | 15.71039 | 16.44332 | 17.59453 | 17.73215 | 18.08788 | 14.24586
2025-03-14 | **FOC1501200B*A* | 17.71667 | 5300 | 9925 | 5.61 | 137 | 237 | 233 | 138 | 140 | 97 | 239 | 234 | 135 | 82 | 12.11698 | 16.04771 | 15.55094 | 15.73333 | 14.82547 | 15.75234 | 16.91636 | 16.9729 | 17.31308 | 12.57944 | 14.01821 | 16.52222 | 16.24833 | 16.40793 | 15.71039 | 16.44332 | 17.59453 | 17.73215 | 18.08788 | 14.24586
2025-06-10 | **FOC1501200B*A* | 17.86286 | 5472.5 | 10250 | 5.95 | 139.3333 | 240.6667 | 235.3333 | 136 | 142.3333 | 99 | 241 | 235.3333 | 135.6667 | 82 | 13.24522 | 16.06838 | 16.07544 | 16.22364 | 15.36075 | 16.19725 | 17.55398 | 17.83394 | 18.37339 | 13.61835 | 14.01821 | 16.52222 | 16.24833 | 16.40793 | 15.71039 | 16.44332 | 17.59453 | 17.73215 | 18.08788 | 14.24586